## TableProperties
CrystalSystem | StructureType | SpaceGroup | E<sub>g</sub> | IsCalculated | ReferenceId | Comment | Temperature
Hexagonal | wurtzite | P6<sub>3</sub>mc | 0.73 | 1 | 1049 | Calculation. VASP. PBE
Hexagonal | wurtzite | P6<sub>3</sub>mc | 2.48 | 1 | 1049 | Calculation. VASP. HSE06
Hexagonal | wurtzite | P6<sub>3</sub>mc | 3.25 | 0 | 27 | Optical
Hexagonal | wurtzite | P6<sub>3</sub>mc | 3.35 | 0 | 27 | Optical
Hexagonal | wurtzite | P6<sub>3</sub>mc | 3.436 | 0 | 32
Hexagonal | wurtzite | P6<sub>3</sub>mc | 3.442 | 0 | 32
Hexagonal | wurtzite | P6<sub>3</sub>mc | 3.4425 | 0 | 32
Hexagonal | wurtzite | P6<sub>3</sub>mc | 3.4813 | 0 | 32
Hexagonal | wurtzite | P6<sub>3</sub>mc | 3.4874 | 0 | 32
Hexagonal | wurtzite | P6<sub>3</sub>mc | 3.46 | 0 | 27 |  | 0
Hexagonal | wurtzite | P6<sub>3</sub>mc | 3.3475 | 0 | 32 |  | 1.2
Hexagonal | wurtzite | P6<sub>3</sub>mc | 3.435 | 0 | 32 |  | 1.2
Hexagonal | wurtzite | P6<sub>3</sub>mc | 3.435 | 0 | 581 | Diffuse reflectance spectroscopy. Direct transition. Single crystal | 1.2
Hexagonal | wurtzite | P6<sub>3</sub>mc | 3.512 | 0 | 32 |  | 1.2
Hexagonal | wurtzite | P6<sub>3</sub>mc | 3.4376 | 0 | 32 |  | 1.6
Hexagonal | wurtzite | P6<sub>3</sub>mc | 3.4405 | 0 | 32 |  | 1.6
Hexagonal | wurtzite | P6<sub>3</sub>mc | 3.479 | 0 | 32 |  | 1.6
Hexagonal | wurtzite | P6<sub>3</sub>mc | 3.4449 | 0 | 32 |  | 4.2
Hexagonal | wurtzite | P6<sub>3</sub>mc | 3.4481 | 0 | 32 |  | 4.2
Hexagonal | wurtzite | P6<sub>3</sub>mc | 3.48 | 0 | 32 |  | 4.2
Hexagonal | wurtzite | P6<sub>3</sub>mc | 3.26 | 0 | 581 | Excitonic transition. Single crystal | 77
Hexagonal | wurtzite | P6<sub>3</sub>mc | 3.418 | 0 | 581 | Diffuse reflectance spectroscopy. Excitonic transition. Single crystal | 77
Hexagonal | wurtzite | P6<sub>3</sub>mc | 3.3 | 0 | 183 | Direct | 298
Hexagonal | wurtzite | P6<sub>3</sub>mc | 2.6 | 0 | 37 |  | 300
Hexagonal | wurtzite | P6<sub>3</sub>mc | 3.2 | 0 | 27 |  | 300
Hexagonal | wurtzite | P6<sub>3</sub>mc | 3.2 | 0 | 37 |  | 300
Hexagonal | wurtzite | P6<sub>3</sub>mc | 3.3 | 0 | 27 | Film | 300
Hexagonal | wurtzite | P6<sub>3</sub>mc | 3.3 | 0 | 37 |  | 300
Hexagonal | wurtzite | P6<sub>3</sub>mc | 3.31 | 0 | 581 | Electroreflection. Single crystal | 300
Hexagonal | wurtzite | P6<sub>3</sub>mc | 3.35 | 0 | 581 | Diffuse reflectance spectroscopy. Single crystal | 300